## Blad1
Nr. | Order | Klant | Datum | Productnaam | Product | Aggregatietoestand | Kleur | Foto's | Microscoop | Filmpjes | Rapport | Stortgewicht | Vochtpercentage | Storthoek | Vorm storthoek | Afschuifhoek | Test | Opmerking | Getest door
1 | 811335 | Roland Carlberg (Göteborg) | 2021-12-17 | Expancel | PUR poeder | Poeder | Wit | Nee | Nee | Ja | Nee | nvt | nvt | nvt | nvt | nvt | Doseren in KR75 |  | DM
2 | 810937 | Zavhy (Veldhoven) | 2022-01-13 | Lightweight Aggregates | Vulstof cement | Granulaat | Grijs | Ja | Nee | Nee | Ja | 218 | nvt | nvt | nvt | nvt | Doseren in KR75 | Spiraal schroef gebruikt! | DM
3 | 810937 | Zavhy (Veldhoven) | 2022-01-13 | Stone Aggregates | Vulstof cement | Granulaat | Mix | Ja | Nee | Nee | Ja | 1458 | nvt | nvt | nvt | nvt | Doseren in KR75 | Spiraal schroef gebruikt! | DM
4 | 810937 | Zavhy (Veldhoven) | 2022-01-13 | Steel fibres | Vulstof cement | Vezels | Grijs | Ja | Nee | Nee | Ja | 619 | nvt | nvt | nvt | nvt | Doseren in KR75 | Niet te doseren (loopt vast) | DM
5 | 820132 | Feedmachinery (Lichtervelde) | 2022-02-15 | Soja koek | Soja schilfers | Brokken | Bruin | Ja | Nee | Nee | Ja | 490 | nvt | nvt | nvt | nvt | Breker tot 20mm in BR300 |  | MVM/DM
6 | 820153 | AZO N.V. (Antwerpen) | 2022-02-21 | Alba-fibre W-50 | Cellulose vezel | Poeder | Wit | Ja | Nee | Nee | Ja | 208 | 6.84% | nvt | nvt | nvt | Capaciteitstest doseerder | 810668 | MVM
7 | 820153 | AZO N.V. (Antwerpen) | 2022-02-22 | Sugarcane fibre SC200 | Suikerriet vezel | Poeder | Wit | Ja | Nee | Nee | Ja | 271 | 7.55% | nvt | nvt | nvt | Capaciteitstest doseerder | 810668 | MVM
8 | 720271 | Dings-Decor B.V. (Nuth) | 2022-04-07 | Crunch bronze | Marsepein | Granulaat | Bruin | Ja | Nee | Nee | Ja | 616 | nvt | nvt | nvt | nvt | Stortgewicht tbv offerte |  | DM
9 | 720271 | Dings-Decor B.V. (Nuth) | 2022-04-07 | Zilveren decoratie stukjes | Chocolade | Granulaat | Wit | Ja | Nee | Nee | Ja | 777 | nvt | nvt | nvt | nvt | Stortgewicht tbv offerte |  | DM
10 | 720455 | Bilfinger Tebodin Netherlands B.V. (Hengelo) | 2022-04-14 | Plastic flakes | PET | Flakes | Mix | Ja | Nee | Nee | Ja | 342 | nvt | nvt | nvt | nvt | Stortgewicht tbv offerte |  | DM
11 | 720659 | Hengelo Salt Specialities (Hengelo) | 2022-05-19 | Stof zout | Zout | Poeder | Wit | Ja | Ja | Nee | Ja | 977 | 0.24% | 43 | ˄ | 51 | Materiaal test |  | MVM
12 | 720659 | Hengelo Salt Specialities (Hengelo) | 2022-05-19 | Drilling zout | Zout | Poeder | Wit | Ja | Ja | Nee | Ja | 1260 | 0.26% | 31 | ∩ | 41 | Materiaal test |  | MVM
13 | 820564 | Gerflor (Jongerius Technology NV (Kapellen)) | 2022-05-23 | Unknown | Big-Bag 1 | Poeder | Wit | Ja | Ja | Nee | Ja | 563 | 0.48% | 28 | ∩ | 26 | Materiaal test + duurtest hoogvuller 60° | 820473 | MVM
14 | 820564 | Gerflor (Jongerius Technology NV (Kapellen)) | 2022-05-23 | Unknown | Big-Bag 2 | Poeder | Wit | Ja | Ja | Nee | Ja | 686 | 0.37% | 42 | ˄ | 24 | Materiaal test + duurtest hoogvuller 60° | 820473 | MVM
15 | 720986 | Altenburger Maschinen Jäckering GmbH (Hamm) | 2022-06-24 | Casein | Caseïne eiwit | Brokken | Wit | Ja | Ja | Nee | Ja | 462 | 49.84% | 22 | ∩ | 29 | Materiaal test + Doseren in KR75 | Nat'poeder (vormt brokken), beetje gummie-achtig | DM
16 | 810937 | Zavhy (Veldhoven) | 2022-07-06 | Quartz Aggregates | Vulstof cement | Granulaat | Mix | Ja | Nee | Nee | Ja | 1416.98 | nvt | nvt | nvt | nvt | Doseren in KR75 | Spiraal schroef gebruikt! | DM
17 | 810937 | Zavhy (Veldhoven) | 2022-07-06 | Basalt Aggregates | Vulstof cement | Granulaat | Zwart | Ja | Nee | Nee | Ja | 1392.56 | nvt | nvt | nvt | nvt | Doseren in KR75 | Spiraal schroef gebruikt! | DM
18 | 810937 | Zavhy (Veldhoven) | 2022-07-06 | Polyporpylene fibres | Vulstof cement | Vezels | Wit | Ja | Nee | Nee | Ja | 61.28 | nvt | nvt | nvt | nvt | Doseren in KR75 | Niet te doseren (loopt vast) | DM
19 | 810937 | Zavhy (Veldhoven) | 2022-07-06 | 25mm steel chip fibres | Vulstof cement | Vezels | Geel | Ja | Nee | Nee | Ja | 659.32 | nvt | nvt | nvt | nvt | Doseren in KR75 | Niet te doseren (loopt vast) | DM
20 | 810937 | Zavhy (Veldhoven) | 2022-07-06 | 30mm steel chip fibres | Vulstof cement | Vezels | Geel | Ja | Nee | Nee | Ja | 629.57 | nvt | nvt | nvt | nvt | Doseren in KR75 | Niet te doseren (loopt vast) | DM
21 | 720100 | Rhenus Port Logistics Rhein Neckar GmbH & Co. KG (Mannheim) | 2022-07-18 | Kaolin | Kleimineraal (aluminium-fylosilicaat) | Poeder | Wit | Ja | Ja | Nee | Ja | 225 | 0.79% | 45 | ˄ | 40 | Materiaal test | Verdichtend | DM
22 | 720184 | Rendac Son B.V. (Son en Breugel) | 2022-07-21 | Bloedmeel | Bloedmeel | Poeder | Bruin | Ja | Ja | Nee | Nee | nvt | nvt | nvt | ˄ | 45 | Offerte |  | DM
23 | 720184 | Rendac Son B.V. (Son en Breugel) | 2022-07-21 | Stofmeel | Stofmeel | Poeder | Bruin | Ja | Ja | Nee | Nee | nvt | nvt | nvt | ˄ | 45 | Offerte |  | DM
24 | 721153 | Bidon Fritom B.V. (Bolsward) | 2022-08-16 | Kalk korrels | Kalk korrels | Granulaat | Bruin | Ja | Ja | Nee | Ja | 1418 | 2.1% | 28 | ∩ | 45 | Offerte |  | DM
25 | 721312 | Tripette & Renaud (Asnières sur Seine cedex) | 2022-08-25 | Lysine | α-aminozuur voor eiwitsynthese | Granulaat | Bruin | Ja | Ja | Nee | Ja | 562 | 3.67% | 31.2 | ∩ | 26 | Materiaal test voor offerte |  | DM
26 | 721312 | Tripette & Renaud (Asnières sur Seine cedex) | 2022-08-25 | MCP | Monocalciumfosfaat | Granulaat | Wit | Ja | Ja | Nee | Ja | 950 | 9.17% | 34.2 | ∩ | 28 | Materiaal test voor offerte |  | DM
27 | 721312 | Tripette & Renaud (Asnières sur Seine cedex) | 2022-08-25 | Threonine | α-aminozuur voor eiwitsynthese | Poeder | Wit | Ja | Ja | Nee | Ja | 641 | 1.08% | 36.1 | ∩ | 38 | Materiaal test voor offerte |  | DM
28 | 712214 | Jongerius Technology NV (Kapellen) | 2022-09-05 | Recycled Tire Rubber - MTR | (Gevulkaniseerd) rubber poeder | Poeder | Zwart | Ja | Ja | Nee | Ja | 449.5 | 1.21% | 35.5 | ∩ | 31 | Materiaal test voor offerte | Gedraagt zich als water | DM
37 | 721398 | Rhenus Port Logistics Rhein Neckar GmbH & Co. KG (Mannheim) | 2022-09-15 | Iron(II)sulfate heptahydrate | Katalysator | Poeder | Mix | Ja | Ja | Nee | Ja | 828 | 33.5% | 32 | ˄ | 29 | Materiaal test voor offerte | Grijs met groene oxidatie | MVM
29 | 720702 | Almaak International GmbH (Doberlug-Kirchhain) | 2022-10-28 | Polyamide bruin | PA | Granulaat | Bruin | Nee | Nee | Nee | Nee | 650 | nvt | 15 | — | 19 | Materiaal test voor offerte |  | MVM
30 | 720702 | Almaak International GmbH (Doberlug-Kirchhain) | 2022-10-28 | Polybutyleentereftalaat | PBT | Granulaat | Wit | Nee | Nee | Nee | Nee | 756 | nvt | 30 | ∩ | 23 | Materiaal test voor offerte |  | MVM
31 | 720702 | Almaak International GmbH (Doberlug-Kirchhain) | 2022-10-28 | Polycarbonaat mahlgut | PC | Flakes | Mix | Nee | Nee | Nee | Nee | 607 | nvt | 30 | ∩ | 23 | Materiaal test voor offerte | Statisch | MVM
32 | 720702 | Almaak International GmbH (Doberlug-Kirchhain) | 2022-10-28 | Polycabonaat | PC | Vezels | Anders | Nee | Nee | Nee | Nee | 630 | nvt | 23 | ∩ | 19 | Materiaal test voor offerte | stoffig | MVM
33 | 720702 | Almaak International GmbH (Doberlug-Kirchhain) | 2022-10-28 | Acrylonitril-butadieen-styreen | ABS | Vezels | Zwart | Nee | Nee | Nee | Nee | 450 | nvt | 35 | ∩ | 23 | Materiaal test voor offerte |  | MVM
34 | 721917 | Friesland Campina DMV B.V. (Veghel) | 2022-11-11 | Lactose powder (AN001) | AN001 | Poeder | Wit | Ja | Ja | Nee | Ja | 730 | 0.49% | 39.5 | ∩ | 43 | Materiaal test voor offerte |  | DM
35 | 820297 | Nestlé Nespresso S.A. (Vevey) | 2022-11-17 | Gemalen koffie bonen | Grounded Coffee | Poeder | Bruin | Ja | Nee | Nee | Ja | 338 | 2.84% | 33.5 | ∩ | 36.5 | Materiaal test voor FAT-test |  | DM
36 | 721585 | Sonac Versmold GmbH (Versmold) | 2022-11-23 | Protein flour (feed) | Proteine | Poeder | Geel | Ja | Ja | Nee | Ja | 321 | nvt | 32.5 | ∩ | 33 | Materiaal test voor offerte | Zitten flakes in van 20-22 mm (zie rapport) | DM
38 | 722153 | Markelbach & Corne (Wilrijk) | 2023-01-03 | Amandelmeel | Amandelmeel mengsel | Poeder | Wit | Ja | Nee | Nee | Ja | 504 | 2.61% | 26 | ˄ | 32 | Materiaal test voor offerte |  | MVM
39 | 722116 | Allod Werkstoff GmbH & Co Kg. (Burgbernheim) | 2023-01-03 | Allruna W50 S 491/1 LM Leuchtgruen | Thermoplastic elastomer compound | Granulaat | Groen | Ja | Nee | Nee | Ja | 479 | nvt | 23 | ∩ | 45 | Materiaal test voor offerte | Zacht granulaat gummi-achtig, lijkt statisch of plakkend | MVM
40 | 801043 | Gestora Catalana de Residuos (La Bisbal del Penedès) | 2023-01-12 | Ciclic-15 | Recycled kunststof (HDPE/LDPE) | Granulaat | Mix | Ja | Ja | Ja | Ja | 582 | nvt | 23.5 | ∩ | 22 | Bepalen gegevens DEMCON project | Gedruppeld granulaat ipv geknipt | DM
41 | 720917 | Aamec nv (Genk) | 2023-01-12 | Deoxo MS2 Catalyst | Platina op Alumina | Knikker | Grijs | Ja | Nee | Nee | Ja | 868 | nvt | 22 | ∩ | 13 | Materiaal test voor offerte | Ronde gladde korrels van 2-5mm | DM
42 | 720917 | Aamec nv (Genk) | 2023-01-12 | Molsic Adsorbents 4A | Absorptie korrels | Granulaat | Geel | Ja | Nee | Nee | Ja | 644 | nvt | 31 | ∩ | 16 | Materiaal test voor offerte | Thermische reactie bij contact met water!! -> MSDS | DM
43 | 720917 | Aamec nv (Genk) | 2023-01-12 | Denstone | Keramische knikkers | Knikker | Geel | Ja | Nee | Nee | Ja | 1288 | nvt | 14 | ∩ | 9 | Materiaal test voor offerte |  | DM
44 | 722247 | Dohmeyer N.V. (Gent) | 2023-02-06 | Unknown 0.8mm | (Gevulkaniseerd) rubber poeder | Poeder | Zwart | Ja | Ja | Nee | Ja | 379 | nvt | 33 | ∩ | 32.5 | Materiaal test voor offerte | Koelen met stikstof deken | DM
45 | 722247 | Dohmeyer N.V. (Gent) | 2023-02-06 | Unknown 2-5mm | (Gevulkaniseerd) rubber poeder | Granulaat | Zwart | Ja | Nee | Nee | Ja | 429 | nvt | 38 | ∩ | 36 | Materiaal test voor offerte | Koelen met stikstof deken | DM
46 | 730174 | Haas - Mondomix B.V. (Almere) | 2023-02-20 | Hazelnoot poeder | Hazelnoot poeder | Poeder | Bruin | Ja | Nee | Nee | Ja | 430 | 0.7% | 45 | ˄ | 46 | Materiaal test voor offerte |  | MVM
47 | 821163 | Titan Salt B.V. | 2023-03-14 | Natrium Chloride | Zout | Poeder | Wit | Ja | Nee | Nee | Nee | 1217 | 0.03% | 29 | ∩ | 31.5 | Duurtest met zout | Zeefrapport beschikbaar | MVM/DM
48 | 721553 | Katoen Natie (Antwerpen) | 2023-05-12 | Polyethylene Terephthalate | PET | Granulaat | Wit | Ja | Nee | Nee | Ja | 813 | nvt | 20 | ∩ | 16 | Materiaal test voor offerte |  | MVM/DM
49 | 721553 | Katoen Natie (Antwerpen) | 2023-05-12 | OXYVINYLS® PVC powder | PVC | Poeder | Wit | Ja | Ja | Nee | Ja | 579 | nvt | 30 | ˄ | 30 | Materiaal test voor offerte |  | MVM/DM
50 | 730638 | Dieffenbacher Panelboard Oy (Nastola) | 2023-05-12 | Harnstoff | Ureum | Poeder | Wit | Ja | Ja | Nee | Ja | 700 | 0.55% | 30 | ∩ | 40 | Materiaal test voor offerte | Bruggend product! | MVM/DM
51 | 830621 | Niverplast | 2023-06-05 | Filter powder | SiO2 | Poeder | Wit | Nee | Nee | Ja | Ja | 459 | nvt | 35 | ˄ | 35 | Materiaal test voor offerte |  | MvM
52 | 730723 | Beconeo GmbH (Leoben-Niklasdorf) | 2023-08-15 | Magnesit 5-10 mm | split/ steen 5-10 mm | Granulaat | Bruin | Ja | Nee | Nee | Ja | 1400 |  |  |  |  | Materiaal test voor offerte |  | MvM
53 | 730723 | Beconeo GmbH (Leoben-Niklasdorf) | 2023-08-15 | Magnesit 1-3 mm | split/ steen 1-3 mm | Granulaat | Bruin | Ja | Nee | Nee | Ja | 1520 |  |  |  |  | Materiaal test voor offerte |  | MvM
54 | 730723 | Beconeo GmbH (Leoben-Niklasdorf) | 2023-08-15 | Magnesit 0-1 mm | split/ steen 0-1 mm | Granulaat | Bruin | Ja | Nee | Nee | Ja | 1672 |  |  |  |  | Materiaal test voor offerte |  | MvM
55 | 731296 | Almatis | 2023-08-25 | Aluminium Oxide | Gilox | Poeder | Wit | Ja | Nee | Nee | Ja | 787 | nvt | 5 | — | 45 | Materiaal test voor offerte | Bruggend product! | MvM
56 | 731437 | BC Materials | 2023-08-25 | Klei | poeder klei | Poeder | Grijs | Ja | Nee | Nee | Ja | 555 | 2.95% | 5 | — | 34 | Materiaal test voor offerte |  | MvM
57 | 731437 | BC Materials | 2023-08-25 | Leem | poeder leem | Poeder | Bruin | Ja | Nee | Nee | Ja | 852 | 8.95% | 20 | ˄ | 30 | Materiaal test voor offerte | Bruggend product! | MvM
58 | 730678 | Niocel | 2023-04-03 | CLARCEL DIC3 | Actived calcined diatomaceous earth. | Poeder | Wit | Ja | Nee | Ja | Nee | [5 empty] | Materiaal test voor offerte | 1 % silicium
59 | 730678 | Niocel | 2023-04-03 | CLARCEL DIC | Actived calcined diatomaceous earth. | Poeder | Wit | Ja | Nee | Ja | Nee | [5 empty] | MSDS Check | 10% silicium GEVAARLIJK!
60 | 830821 | Worley | 2023-06-30 | Thiopaq Sulphur | Biologically produced elemental Sulphur originating from biogas or natural gas | Pasta | [10 empty] | MSDS Check | ATEX, bijtend
61 | 831066 | De Gouwe BV (Goude) | 2023-11-07 | Patato Fries Clearcoat Crunchy PI V2 | batter powder (zetmeel) | Poeder | Wit | Ja | Ja | Ja | Ja | 630 |  | 30 | ˄ | 27 | Materiaal voor test
62 | 831250 | Buhler | 2023-12-07 | Hazelnoot | Hazelnoot (heel) | Knikker | Bruin | Ja | Nee | Ja | Nee | 489 |  |  |  |  | Materiaal voor test
63 | 831250 | Buhler | 2023-12-07 | Zonnebloem zaden | Zonnebloem zaden | Anders | Bruin | Ja | Nee | Ja | Nee | 546 |  |  |  |  | Materiaal voor test
64 | 831250 | Buhler | 2023-12-07 | tarwe flakes | tarwe flakes | Flakes | Bruin | Ja | Nee | Ja | Nee | 195 |  |  |  |  | Materiaal voor test
65 | 831250 | Buhler | 2023-12-07 | Gepofte rijst | Gepofte rijst | Anders | Bruin | Ja | Nee | Ja | Nee | 166 |  |  |  |  | Materiaal voor test
66 | 831250 | Buhler | 2023-12-07 | Notenmix | Amandel, cashew pompoenpit | Anders | Mix | Ja | Nee | Ja | Nee | 597.3 |  |  |  |  | Materiaal voor test
67 | 831250 | Buhler | 2023-12-07 | gerolde haver | gerolde haver | Flakes | Bruin | Ja | Nee | Ja | Nee | 361 |  |  |  |  | Materiaal voor test
68 | 831250 | Buhler | 2023-12-07 | hele haver | hele haver | Flakes | Bruin | Ja | Nee | Ja | Nee | 436 |  |  |  |  | Materiaal voor test
69 | 831250 | Buhler | 2023-12-07 | melk poeder | skimmed milk powder | Poeder | Wit | Ja | Nee | Ja | Nee | 573.6 |  |  |  |  | Materiaal voor test
70 | 831250 | Buhler | 2023-12-07 | Bloem | Farin | Poeder | Wit | Ja | Nee | Ja | Nee | 553.44 |  |  |  |  | Materiaal voor test
71 | 840240 | Trans Jaylo S.A. | 2024-03-12 | Cationic Starch | zetmeel | Poeder | Wit | Ja | Nee | Nee | Ja | 716 | nvt | 0 | — | 30 | Materiaal test voor offerte
72 | 840240 | Trans Jaylo S.A. | 2024-03-12 | Corn Starch | mais zetmeel | Poeder | Wit | Ja | Nee | Nee | Ja | 537 | nvt | 0 | — | 27 | Materiaal test voor offerte
73 | 840215 | Everris International B.V. (Heerlen) | 2024-03-12 | Talk | Talk | Poeder | Wit | Nee | Nee | Nee | Nee | 564 | nvt | nvt | nvt | nvt | Test in opvoerschroef
74 | 840110 | Oostvogels Logistics BV (Breda) | 2024-02-02 | Glycine | Aminoacetic Acid | Granulaat | Wit | Ja | Nee | Ja | Nee |  | nvt | nvt | nvt | nvt | Breker op dino
75 | 732136 | Non-Ferro Recovery Company b.v. (Brakel) | 2024-02-26 | bodem as | bodem as | Granulaat | Grijs | Ja | Nee | Ja | Nee | 1125 | 13,28% | nvt | nvt | nvt | Drogen/ verwamen CRW 200 Speedclean
76 | 732169 | Purmetall GmbH (Oberhausen) | 2023-12-21 | TAB-Alu 3-6 | TAB-Alu 3-6 | Granulaat | Wit | Ja | Nee | Nee | Ja | 1722 | nvt | 30 | ∩ | 20 | Materiaal test voor offerte
77 | 732169 | Purmetall GmbH (Oberhausen) | 2023-12-21 | Reparit GUN 010 | Reparit GUN 010 | Poeder | Grijs | Ja | Nee | Nee | Ja | 1432 | nvt | 30 | ∩ | 30 | Materiaal test voor offerte
78 | 732169 | Purmetall GmbH (Oberhausen) | 2023-12-21 | Repafix 00130 | Repafix 00131 | Poeder | Grijs | Ja | Nee | Nee | Ja | 1090 | nvt | 42 | ˄ | 29 | Materiaal test voor offerte
79 | 732169 | Purmetall GmbH (Oberhausen) | 2023-12-21 | Schiebersand C330 | Schiebersand C330 | Poeder | Zwart | Ja | Nee | Nee | Ja | 2170 | nvt | 35 | ∩ | 30 | Materiaal test voor offerte
80 | 732169 | Purmetall GmbH (Oberhausen) | 2023-12-21 | TAB ALU 03 | TAB ALU 03 | Poeder | Wit | Ja | Nee | Nee | Ja | 966 | nvt | 32 | ∩ | 30 | Materiaal test voor offerte
81 | 831250 | C.B.M. NV (Gent) | 2024-03-19 | Pet cokes | gecalcineerde petroleum cokes | Granulaat | Zwart | Nee | Nee | Nee | Nee | 955 | nvt | nvt | nvt | nvt | Materiaal test voor offerte |  | MVM
82 | 830427 | Seek Logistic Solutions (Den Hout) | 2023-03-24 | Pet cokes | gecalcineerde petroleum cokes | Granulaat | Zwart | Ja | Nee | Ja | Ja | 815 | 0.23% | 25 | ˄ | 20 | Materiaal voor test | Ook zeefrapport aanwezig | MVM DM
83 | 740870 | Emsland-Stärke GmbH (Emlichheim) | 2023-05-14 | Kartiffeleiweiß | Aardappeleiwit | Poeder | Bruin | Ja | Nee | Nee | Ja | 547 | nvt | 37.5 | ∩ | 29.5 | Materiaal test voor offerte |  | DM
84 | 840587 | Rene Schonefeld OG BV | 2024-06-11 | Wierook blokken (hars) granulaat | oli banum gum | Brokken | Bruin | Ja | Nee | Ja | Nee | [6 empty] | Breker test 1, grid 20, 20 rpm | MVM DM
85 | 840587 | Rene Schonefeld OG BV | 2024-06-11 | Wierook blokken (hars) hard blok | oli banum gum | Brokken | Bruin | Ja | Nee | Ja | Nee | [6 empty] | Breker test 4, grid 10, 50 rpm | MVM DM
86 | 741146 | Evonik Degussa Antwerpen N.V. (Antwerpen) | 2024-07-05 | MetAMINO | DL-Methionine, Feed grade 99% | Poeder | Wit | Ja | Nee | Nee | Ja | 670 | nvt | 33 | ∩ | 39 | Materiaal test voor offerte |  | MvM
87 | 741113 | CuRe Invest B.V. (Emmen) | 2024-07-09 | Bottle flakes | recycle PET | Flakes | Anders | Ja | Nee | Nee | Ja | 238 | nvt | 30 | ∩ | 16 | Materiaal test voor offerte |  | MvM
88 | 741113 | CuRe Invest B.V. (Emmen) | 2024-07-09 | Textile Agglomerate | recycle textiel pellets | Granulaat | Mix | Ja | Nee | Nee | Ja | 311 | nvt | 45 | ∩ | 19 | Materiaal test voor offerte |  | MvM
89 | 741113 | CuRe Invest B.V. (Emmen) | 2024-07-09 | Tray Flakes 1 | recycle PET | Flakes | Anders | Ja | Nee | Nee | Ja | 336 | nvt | 28 | ∩ | 14 | Materiaal test voor offerte |  | MvM
90 | 741113 | CuRe Invest B.V. (Emmen) | 2024-07-09 | Tray flakes 2 | recycle PET | Flakes | Anders | Ja | Nee | Nee | Ja | 331 | nvt | 28 | ∩ | 14 | Materiaal test voor offerte |  | MvM
91 | 740659 | DL Packaging BV (Oosterhout) | 2024-07-29 | Almond protein | Amandel proteine | Poeder | Geel | Ja | Nee | Nee | Ja | 394 | nvt | 36.5 | ∩ | 37 | Materiaal test voor offerte |  | DM
92 | 840769 | Infre SA | 2024-09-02 | Black Tea | zwarte thee poeder | Poeder | Bruin | Ja | Nee | Nee | Ja | 625 | nvt | 45 | ˄ | 28 | Materiaal voor test |  | MVM DM
93 | 741416 | JAVO Procestechniek BV (Waddinxveen) | 2024-07-23 | Bier borstel eiwit | bier borstel eiwit | Poeder | Wit | Ja | Nee | Nee | Ja | 429 | nvt | 30 | ∩ | 33 | Materiaal test voor offerte |  | MvM
94 | 741146 | Evonik Degussa Antwerpen N.V. | 2024-07-05 | MetAMINO | amino zuur poeder | Poeder | Wit | Ja | Nee | Nee | Ja | 670 | nvt | 33 | ∩ | 39 | Materiaal test voor offerte |  | MvM
95 | 840384 | Treatex NV (Genk) | 2024-09-16 | Aluminium Oxide | Aluminium oxide | Poeder | Wit | Nee | Nee | Nee | Ja | 960 | nvt | 29.5 | nvt | 32 | Opvoeren in hoogvuller OR150 | Zeer fijn poeder
96 | 742386 | James Durrans GmbH (Willich) | 2025-01-24 | METALLURGICAL COKE (GRANULAR) | Kolen | Brokken | Zwart | Ja | Nee | Nee | Ja | 500 | 0.85% | 35.5 | ∩ | 23.5 | Materiaal test voor offerte | Stoffig | SP DM
97 | 750087 | Foronex Wielsbeke (Wielsbeke) | 2025-03-21 | Houtstof | Houtstof 1 (lichter) | Poeder | Bruin | Ja | Nee | Nee | Ja | 380 | nvt | 32 | ˄ | 29 | Materiaal test voor offerte | Stoffig, inklinkend, bruggend | MVM
98 | 750087 | Foronex Wielsbeke (Wielsbeke) | 2025-03-21 | Houtstof | Houtstof 2 (donkerder) | Poeder | Bruin | Ja | Nee | Nee | Ja | 354 | nvt | 45 | ˄ | 34 | Materiaal test voor offerte | Stoffig, inklinkend, bruggend | MVM
99 | 850488 | Rift Development b.v. (Nuenen) | 2025-05-28 | Ijzerpoeder | Ijzerpoeder | Poeder | Zwart | Ja | Nee | Nee | Ja | 3496 | nvt | 25.5 | ∩ | 27 | Test met doseerschroef Penko | Erg zwaar en heel fijn! | DM
100 | 751152 | GPI (Clarebout) | 2025-06-12 | Batterpoeder Rood | Batterpoeder | Poeder | Rood | Ja | Nee | Nee | Ja | 696 | nvt | 15 | — | 35 | Materiaaltest voor offerte | Bruggend product! | MvM
101 | 751152 | GPI (Clarebout) | 2025-06-12 | Batterpoeder Geel | Batterpoeder | Poeder | Geel | Ja | Nee | Nee | Ja | 612 | nvt | 35 | ˄ | 35 | Materiaaltest voor offerte | Bruggend product! | MvM
102 | 850551 | Planet A Foods. GmbH (Planegg) | 2025-07-02 | Sunflower protein | Zonnebloem pitten bloem | Poeder | Wit | Ja | Nee | Nee | Ja | 453 | nvt | 36 | ˄ | 40 | Drogen/verwarmen met CWR 200 Volta | Bruggend product! | DM
103 | 850551 | Planet A Foods. GmbH (Planegg) | 2025-07-02 | Sunflower protein (dried) | Zonnebloem pitten bloem (gedroogd) | Poeder | Wit | Ja | Nee | Nee | Ja | 602 | nvt | 38 | ˄ | 27 | Drogen/verwarmen met CWR 200 Volta | Bruggend product! | DM
104 | 850551 | Planet A Foods. GmbH (Planegg) | 2025-07-02 | Bio grape seed flour | Druiven pitten bloem | Poeder | Bruin | Ja | Nee | Nee | Ja | 499 | nvt | 38 | ∩ | 43 | Drogen/verwarmen met CWR 200 Volta | Bruggend product! | DM
105 | 751166 | Dutch Dripping Products | 2025-07-11 | Geshredderd blik | blik | Brokken | Anders | Ja | Nee | Nee | Ja | 758 | nvt | 35 | ˄ | 18 | Materiaal test voor offerte |  | MvM
106 | 751152 | GPI | 2025-08-11 | Kurkuma | kurkuma | Poeder | Oranje | Ja | Nee | Nee | Ja | 540 | nvt | 26 | ∩ | 50 | Materiaal test voor offerte |  | MvM
107 | 860066 | Sostmeier Logistics Gmbh | 2026-01-30 | Celite | Diatomeeënaarde | Poeder | Wit | Ja | Nee | Ja | Ja | 160 | nvt | 0 | — | 37 | Materiaal test voor offerte | Bruggend product maar loopt als water | MvM
108
109
110
111
112
113
114
115
116
117
118
119
120
121
122
123
124
125
126
127
128
129
130
131
132
133
134
135
136
137
138
139
140
141
142
143
144
145
146
147
148
149
150
151
152
153
154
155
156
157
158
159
160
161
162
163
164
165
166
167
168
169
170
171
172
173
174
175
176
177
178
179
180
181
182
183
184
185
186
187
188
189
190
191
192
193
194
195
196
197
198
199
200
201
202
203
204
205
206
207
208
209
210
211
212
213
214
215
216
217
218
219
220
221
222
223
224
225
226
227
228
229
230
231
232
233
234
235
236
237
238
239
240
241
242
243
244
245
246
247
248
249
250
251
252
253
254
255
256
257
258
259
260
261
262
263
264
265
266
267
268
269
270
271
272
273
274
275
276
277
278
279
280
281
282
283
284
285
286
287
288
289
290
291
292
293
294
295
296
297
298
299
300
301
302
303
304
305
306
307
308
309
310
311
312
313
314
315
316
317
318
319
320
321

## Blad2
R&D 2023
Klanttesten | totaal | Intern | Extern
intern | 9 | 4 | 5
extern
Materiaal testen | totaal | Offerte | Order
offerte | 22 | 18 | 4
Type materiaal
MSDS beoordeeld | totaal | Toegestaan | Afgewezen
| 23 | 20 | 3
Beursbezoek |  | Van Beek aanwezig | Van Beek niet aanwezig
| 5 | 2 | 3
Interpack, Dusseldorf |  |  | 1
Plastic recycling show, Amsterdam |  | 1
E&A beurs, Utrecht |  |  | 1
Solids, Rotterdam |  | 1
Industrial heat, den bosch |  |  | 1